## Full 1
ANS012 | m² |  | Solera de formigó amb àrids reciclats, per a aplicacions no estructurals.
Solera de 10 cm d'espessor, realitzada amb formigó HRM-25/B/20/X0, amb un percentatge màxim d'àrids reciclats del 50% Ultra Series Árido Reciclado "HOLCIM", fabricat en central, i abocament des de camió, estès i vibrat manual mitjançant regla vibrant, sense tractament de la seva superfície. Inclús panell de poliestirè expandit de 3 cm d'espessor, per a l'execució de juntes de retracció. El preu no inclou la base de la solera.
Codi |  | Unitat |  | Descripció | Rendiment |  |  | Preu unitari |  | Import
1 |  |  |  | Materials
mt10hal105tLe |  | m³ |  | Formigó HMR-25/B/20/X0 Ultra Series Reciclado "HOLCIM", amb un percentatge màxim d'àrids reciclats del 50%, fabricat en central. | 0.105 |  |  | 90 |  | 9.45
mt16pea020c |  | m² |  | Panell rígid de poliestirè expandit, segons UNE-EN 13163, mecanitzat lateral recte, de 30 mm d'espessor, resistència tèrmica 0,8 m²K/W, conductivitat tèrmica 0,036 W/(mK), per junta de dilatació. | 0.05 |  |  | 2.01 |  | 0.1
[5 empty] | Subtotal materials: |  |  |  |  | 9.55
2 |  |  |  | Equip i maquinària
mq06vib020 |  | h |  | Regla vibrant de 3 m. | 0.097 |  |  | 5.23 |  | 0.51
[5 empty] | Subtotal equip i maquinària: |  |  |  |  | 0.51
3 |  |  |  | Mà d'obra
mo020 |  | h |  | Oficial 1ª construcció. | 0.128 |  |  | 28.42 |  | 3.64
mo113 |  | h |  | Peó ordinari construcció. | 0.128 |  |  | 23.81 |  | 3.05
mo077 |  | h |  | Ajudant construcció. | 0.064 |  |  | 25.28 |  | 1.62
[5 empty] | Subtotal mà d'obra: |  |  |  |  | 8.31
4 |  |  |  | Costos directes complementaris
|  | % |  | Costos directes complementaris | 2 |  |  | 18.37 |  | 0.37
Cost de manteniment decennal: 1,31€ en els primers 10 anys. |  |  |  |  | Costos directes (1+2+3+4): |  |  |  |  | 18.74
Referència i títol de la norma | [5 empty] | Aplicabilitat(a) | Obligatorietat(b) |  | Sistema(c)
EN 13163:2012+A1:2015 | [5 empty] | 1072020 | 1072020 |  | 1/3/4
Productos aislantes térmicos para aplicaciones en la edificación. Productos manufacturados de poliestireno expandido (EPS). Especificación.
(a) Data d'aplicabilitat de la norma harmonitzada
(b) Data en què finalitza el període de coexistència
(c) Sistema d'avaluació i verificació de la constància de les prestacions